## 可靠性测试要求
可靠性测试要求
序号 | 项目 | 检查条件 | 判定标准 | 数量和频次（棱镜厂) | 备注
1 | 高温高湿 | 显微镜条件： 照度：2000-4000Lux 放大倍数：20X 检验者视力：1.0以上 | 放置在可靠性治具中，依要求放入温度：85℃；湿度：85%RH试验箱内120H,240H(TTF) 取出，常温下冷却24H,进行光谱和膜层测试 可靠性后外观检查，破边裂纹深度小于0.1mm, 宽度大于0.3mm 不超过3处，无膜层脱落等现象;反射率、透过率变化小于0.5%，C面精度N≤入/6，反射面≤入1/10 不可有开胶和分离 | 首次认证：20pcs/批 试产&量产：每月10pcs | 投入10PCS
2 | 冷热冲击 |  | 放置在可靠性治具中，放入 温度 85℃/-40℃；时间：30min/温度，60 Cycle（温度稳定时间：＜5min）的试验箱中。120cycle/ 240 cycle(TTF) 可靠性后外观检查，破边裂纹深度小于0.1mm, 宽度大于0.3mm 不超过3处，无膜层脱落等现象;反射率、透过率变化小于0.5%，C面精度N≤入/6 ，反射面≤入1/10 不可有开胶和分离 | 首次认证：20pcs/批 试产&量产：每月10pcs | 投入10PCS
3 | 高温高湿存储 |  | 放置在可靠性治具中，放入 温度 60℃，95%RH实验箱中；120H/ 240 H(TTF)可靠性后外观检查，破边裂纹深度小于0.1mm, 宽度大于0.3mm 不超过3处，无膜层脱落等现象;反射率、透过率变化小于0.5%，C面精度N≤入/6， 反射面≤入1/10 不可有开胶和分离 | 首次认证：20pcs/批 试产&量产：每月10pcs | 投入10PCS
4 | 交变湿热 |  | 放置在可靠性治具中，依要求放入温度：-10℃-55℃；湿度：95%RH试验箱内，时间48H/循环，基本测试：2个循环，TTF测试：5个循环 可靠性后外观检查，破边裂纹深度小于0.1mm, 宽度大于0.3mm 不超过3处，无膜层脱落等现象;反射率、透过率变化小于0.5%，C面精度N≤入/6， 反射面≤入1/10不可有开胶和分离 | 首次认证：20pcs/批 试产&量产：每月10pcs | 投入10PCS
5 | 低温存储 |  | 放置在可靠性治具中，依要求放入温度为-40℃试验箱内96H, 24O(TTF) 取出，常温下冷却24H，对光谱&膜层&外观等进行确认 可靠性后外观检查，破边裂纹深度小于0.1mm, 宽度大于0.3mm 不超过3处，无膜层脱落等现象;反射率、透过率变化小于0.5%，C面精度N≤入/6， 反射面≤入1/10 不可有开胶和分离 | 首次认证：20pcs/批 试产&量产：每月10pcs | 投入10PCS
6 | 油墨附着力测试 |  | 操作方法： 1. 使用百格刀，在产品表面画上1*1mm小单元格,划刀方向与样品成30-60゜ 对切割刀具均匀使力（力度以是刀刃刚好透过涂层到达底材为准），在涂层面划分按间隔1mm 划分若干个小格 2. 用毛刷或无尘布将测试区域的碎片刷干净 3.均匀的速度拉出一段NICHIBANCTCT18胶带，改胶带的中心点放在涂层上方，方向与一组切割线平行，确保接触良好。 4.贴上胶带静置90±30s 后，拿住胶带悬空的一端，并在尽可能接近60゜的角度，在0.5-1.0s内迅速拉下胶带，同一位置测试3次。 5.检查油墨涂层脱落状况。 | 首次认证：20pcs/批 试产&量产：每月10pcs | 投入10PCS
7 | 油墨附着力测试（只适用于两侧切割面油墨) |  | 1.对棱镜进行两侧（切割面）油墨进行目视检查，保证无划伤，划痕，起翘，脱落等异常。 2、将纯净水加热并保持在85゜±2゜（3/24三方会议检讨侧面酸蚀后棱镜侧面油墨牢固度测试温度由95°变更为85°） 3、将实验样品完全侵入热水中，水煮4小时后取出，常温下静置0.5H， 冷却至室温 操作方法： 1. 使用百格刀，在产品表面画上1*1mm小单元格,划刀方向与样品成30-60゜ 对切割刀具均匀使力（力度以是刀刃刚好透过涂层到达底材为准），在涂层面划分按间隔1mm 划分若干个小格 2. 用毛刷或无尘布将测试区域的碎片刷干净 3.均匀的速度拉出一段NICHIBANCTCT18胶带，改胶带的中心点放在涂层上方，方向与一组切割线平行，确保接触良好。 4.贴上胶带静置90±30s 后，拿住胶带悬空的一端，胶带拉起起始从侧面和D面的交棱处开始 ，并在尽可能接近60゜的角度，在0.5-1.0s内迅速拉下胶带，同一位置测试3次。 5.检查油墨涂层脱落状况。 | 首次认证：20pcs/批 试产&量产：每月10pcs | 投入10PCS
8 | 砸球测试 |  | 操作方法： 1. 使用16g钢球， 侧面酸蚀棱镜：球心距离到棱镜表面 高度为15CM（暂定)，收集落球高度20cm数据； 设备：落球试验机钢球：16g治具：黄铜治具参考附件3D标准 方法：砸J面或G面 ，(落点距离棱镜边&槽1.0mm以上) 判定标准： 碎、裂、破 ，破裂比例≤1/10为OK , 当超标时可再次抽样10PCS进行测试，若依然超标,则判定NG | 点检: 10pcs/每批 | 投入10PCS
9 | QUV 紫外加速老化试验 |  | 1、温度要求： ①UV照射：黑板温度60℃、辐照度0.63W/m2、持续时间4H； ②冷凝：腔体内温度55℃、持续时间4H； 以上两步为一个循环,共测试12个循环，共96H 2、摆放要求： ①测试样品时，用锡箔纸在样品表面一半遮挡，一半裸露包裹 ②投测时样品固定于试验箱样品测试区域 3、试验设备： ①紫外线设备 ②分光计设备 主要设备参数： ①紫外线设备：品牌：Q-Lab，QUV设备 ②分光计设备：X-rite C17800
10 | 氙弧灯连续照射试验 |  | 氙弧灯连续照射试验 1、设备参数： 辐照度1.10W/m2@420nm 黑板温度BPT=55℃ 试验箱内温度38℃ 试验箱内湿度50%RH 时间：96H 2、摆放要求: ①测试面朝上摆放，不可堆叠， 样品间距≥1cm, 距离边缘≥1cm; 3、设备：①Q-Lab corporation 主要设备参数：品牌：Q-lab,Qsun Xe-3-H